## Sheet1
药剂相关参数表
序号 | 名称 | PH（1%水溶液） | 固含量% | 密度20℃，g/cm3 | 膦酸盐含量（以PO43-计） | 主要成分 | 使用部门
1 | 阻垢缓蚀剂 | 1.5-3.5 | ≥21.0 | 1.05-1.25 | ≥3.0 | 有机膦 | 轧钢、炼钢、焦化、动力-净环、浊环水系统 | 7000
2 | 缓蚀剂 | ＜3 | ≥21 | 1.0—1.2 |  | 苯丙三氮唑 | 动力发电、轧钢净环水系统、炼铁高炉密闭 | 8000-9000
3 | 除油剂 | ≥8.0 | ≥9.0 | ≥1.05 |  | 多元醇、多元脂 | 轧钢浊环水系统
4 | 助凝剂 |  | ≥88 |  |  | 聚丙烯酰胺 | 轧钢、炼钢-浊环水系统
5 | 非氧化性杀菌剂 | 2.0-5.0 |  | ≥1.02 |  | 异噻唑啉酮 | 轧钢、炼钢、焦化、动力-净环、浊环水系统
序号 | 名称 | 氧化铝（以Al2O3计） 质量百分数% | 盐基度% | 水不溶物的质量分 数 |  | 主要成分
6 | 絮凝剂 | 3.5-5.0 | 40-90 | ≤1.0 |  | 铝盐 | 轧钢、炼钢、焦化、动力-净环、浊环水系统
序号 | 名称 | 游离碱（以NaOH计） | 铁（以Fe计） | 有效率（以Cl计） |  | 主要成分
7 | 氧化性杀菌剂 | 0.1-1.0 | ≤0.005 | ≥10 |  | 氯类